## calculs cremblai-granulats
Feuille de calcul des mélanges de remblai en pâte + granulat conscassé au laboratoire en fixant
le pourcentage solide massique initial du mélange (Cw%)
Granulat considéré comme substitut aux résidus
| # Projet |  |  |  | note: | texte noir, cases mauves à remplir par l'opérateur
| Opérateur |  |  |  |  | Texte rouge, case brune: peut être modifié par l'opérateur au besoin
| Date |  |  |  |  | Toutes les autres cases ne doivemt pas être modifiées (formules de calculs)
#URSTM
[6 empty] | Pour un mélange à slump constant, ils est conseillé de partir d'1 %solide de 80% | [5 empty] | densité stérile LaRonde
| Résidus | résidus Casa Berardi | Granulat | concassé LaRonde |  | Pour les mélanges suivants, ajuster en fonction des résultats obtenus. | [5 empty] | 2.887422
| GS résidus | 3.05 | Gs granulat | 2.8 | [7 empty] | 2.729148
| teneur en eau | 31.58% |  |  | Calcul |  | 0.3157895 |  |  |  |  | 2.733471
| % solide | 76% |  | tare | 2278.8 |  | 25 |  |  | 2278.8 |  | 2.783347
|  |  |  | tare + mh | 2947.3 |  |  |  |  | 2947.3
|  |  |  | tare + ms | 2831.8 | *obtenue généralement à 50°C après 48h ou à 105°C après 24h |  |  |  | 2831.8
Mélange 1
| # Batch URSTM |  |  |  | #DIV/0!
| diam. moule (pouce) |  | 394 |  | 4559.509 | 4559.509
| H. moule (pouce) |  | 310 | 2 | 0%
| nb. moules |  | 17.76019
| % solide initial avec granulat |  | 70%
| proportion de liant (%) |  | 4.5%
| %m granulat p/r résidus secs (%) |  | 0%
| %vol. granulat p/r résidus secs (%) |  | 0%
| %vol. granulat p/r remblai (%) |  | 0%
| Eau/Liant initial ou W/C initial |  | 9.952381
| facteur de sécurité (%) |  | 0%
| (T10) GU | 3.15 | 20%
| (T50) HS | 3.18 |  | e | rau-h
| (T30) HE | 3.15 |  | 1.305174 | 1.887311
| Slag (GGBFS) | 2.9 | 80% | Sr | rau-d
| FA (types C, F) | 2.3 |  | 100% | 1.321118
| Chaux | 2.6
| Gs résidus + granulat (t/cc) |  | 3.05
| Gs-liant composé (t/cc) |  | 2.946774 | 2.95
| Gs pâte (résidus+granulat+liant) |  | 3.045406
| Volume contenant (m³) |  | 11000
| Volume total pâte VT (m³) |  | 11000
(rau_w = 1) | Masse solide calc. Md (t) |  | 14532.29
| degré de saturation initial(%) |  | 100%
| Masse sèche résidus Ms-t (t) |  | 13906.5 | 4635.5
| Masse sèche granulat Ms-g (t) |  | 0 |  | 14532.29
| masse totale liant Mb (t) |  | 625.7926 |  |  |  | rau-solide | 3.045406
| masse totale eau Mw (t) |  | 6228.126 |  | 0% |  | rau-humide | 1.887271 | 1000
| Masse eau résidus (t) |  | 4391.527 |  |  |  | Cw | 48.79%
| tonnage remblai en pâte (t) |  | 20760.42 |  |  | 11.96953
| #Batch |  | Mélange 1 |  |  | 212.5812
| Masse de granulat sec (t) |  | 0
| Masse résidus humides (t) |  | 18298.03
| masse eau à ajouter (t) |  | 1836.599
| Masse liants (t) | (T10) GU | 125.1585 |  | 129539.1
|  | (T50) HS | 0 |  | 46.31808
|  | (T30) HE | 0 |  |  | 18298.03
|  | Slag (GGBFS) | 500.6341 | Q3 | Cw | 0.7 |  |  | coûts liants
|  | FA (types C, F) | 0 | Q4 | w | 42.86% | 42.86% |  | GU | 195
|  | Chaux | 0 | Q5 | Mrs | 13906.5 | 14847.01 | 14847.37 | Slag | 210
Ajout au cours du mélange | Masse/volume eau ajoutée (t) |  | 0.5 | Q6 | ML | 625.7926 | 668.4892 |  | 20GU/80Slag | 207
| Masse de granulat ajouté (t) |  | 0 | Q7a | Mgu | 125.1585 | 133.6978 |  | $liant chantier | 138377.3 | 129539.1
| M résidus humides ajoutés (t) |  | 0 | Q7b | Mslag | 500.6341 | 534.7913 |  | budget $ | 6000000
| M résidus secs ajoutés corresp. (t) |  | 0 | Q8 | Mw | 6228.126 | 6649.5 |  | Nb chantiers | 43.35973
| volume résidus corresp. (m^3) |  | 0 | Q9a | Mwr0 | 4391.527 | 4688.53 |  | rau_actuel | 2.75
| volume granulat corresp. (m^3) |  | 0 | Q9b | Mwr | 1836.599 | 1960.97 |  | Bv(%) | 4.2%
| volume de liant corresp. (m^3) |  | 0 | Q10 | w/c | 9.95318 | 9.947057 |  | Bw(%)_ajusté | 4.991%
| masse/volume eau corresp. (m^3) |  | 0.5 | Q11 | rau-d | 1.321058 | 1.4105
| Masse liant à ajouter - ajuster (g) |  | 0 | Q12 | Cv(%) | 43.38% | 46.32%
| Masse liants (t) | (T10) GU | 0 | Q13a | gamma-h | 18.51412 | 19.76715 | 9.81
|  | (T50) HS | 0 | Q13b | gamma-d | 12.95957 | 13.837005
|  | (T30) HE | 0 |  | indice e | 1.305279 | 1.159097 |  | 14847.01
|  | Slag (GGBFS) | 0 |  | porosité n | 0.566213 | 0.5368434 |  | 668.4892
|  | FA (types C, F) | 0 | Q14 | Sr | 100% | 112.6% | 2.946774 | 133.6978
|  | Chaux | 0 | [5 empty] | 534.7913
slump mesuré (mm)
| tare (g) | [6 empty] | 3233%
| m_h pâte (g) | [6 empty] | 0.03
| m_s pâte (g) | [6 empty] | 3233%
paramètres géotechniques | teneur eau mesurée w(%) |  | #DIV/0!
| % solide massique mesuré Cw(%) |  | #DIV/0!
| eau/liant final ou W/C final |  | 9.95318
| teneur eau mass. calculée (%) |  | 42.86%
| teneur eau vol. calculée, q |  | 0.566213
| % solide massique pâte Cw (%) |  | 70%
| % solide volumique pâte Cv (%) |  | 43.38%
| %m granulat p/r résidus final(%) |  | 0%
| %vol. granulat p/r résidus final (%) |  | 0%
| %vol. granulat p/r remblai final(%) |  | 0%
| indice des vides final, e0 |  | 1.305279
| degré de saturation final Sr (%) |  | 100%
| porosité finale, n0 |  | 56.62%
| %liant massique final Bw |  | 4.5%
| %liant volumique final Bv |  | 4.658%
| ρh remblai final (t/m³) |  | 1.887271
| γh remblai final (kN/m³) |  | 18.51412
| ρd remblai final (t/m³) |  | 1.321058
| γd remblai final (kN/m³) |  | 12.95957
| ρs remblai final (t/m³) |  | 3.045406
| γs remblai final (kN/m³) |  | 29.87543
MT

## feuille préparation mélanges
| # Projet |  | 0
| Opérateur |  | 0
Date
| Résidus |  | résidus Casa Berardi | Granulat | concassé LaRonde
| #URSTM |  | 0
| #Batch |  | Mélange 1
| Masse de granulat sec (t) |  | 0
| Masse résidus humides (t) |  | 18298.03
| masse eau à ajouter (t) |  | 1836.599
| Masse liants (t) | (T10) GU | 125.1585
|  | (T50) HS | 0
|  | (T30) HE | 0
|  | Slag (GGBFS) | 500.6341
|  | FA (types C, F) | 0
|  | Chaux | 0
| Masse/volume eau ajoutée (t) |  | 0.5
| Masse de granulat ajouté (t) |  | 0
| M résidus secs ajoutés corresp. (t) |  | 0
| M résidus humides ajoutés (t) |  | 0
ajustement | Masse liant à ajouter - ajuster (g) |  | 0
| Masse liants (t) | (T10) GU | 0
|  | (T50) HS | 0
|  | (T30) HE | 0
|  | Slag (GGBFS) | 0
|  | FA (types C, F) | 0
|  | Chaux | 0
slump mesuré (mm)
tare (g)
m_h pâte (g)
m_s pâte (g)
teneur eau mesurée w(%)
% solide massique mesuré Cw(%)