## Calculs ingredients (en gr)
Feuille de calcul des mélanges de remblai en pâte cimenté (RPC) + granulat conscassé (RPCg) au laboratoire en fixant
le pourcentage solide massique initial du mélange (Cw%)
ã Tikou Belem (2016) | [5 empty] | Granulat considéré comme substitut aux résidus (en proportion massique ou volumique)
| # Projet |  |  |  | note: | texte noir, case mauve: à remplir par l'opérateur
| Opérateur |  |  |  |  | Texte rouge, case brune: peut être modifié par l'opérateur au besoin
| Date |  |  |  |  | Toutes les autres cases ne doivemt pas être modifiées (formules de calculs)
Laboratoire
Pour un mélange à slump constant, il est conseillé de partir d'un %solide de 80% (ou autre)
| Résidus | Westwood | Granulats |  |  | puis d'ajuster les mélanges en jouant avec l'ajout des ingrédients (selon les résidus et/ou granulats)
| Gs résidus | 3 | Gs granulat | 2.7
| teneur en eau | 0% |  |  | Calcul pour teneur en eau massique
| Cw% résidus | 100% |  | tare
tare + mh
|  |  |  | tare + ms |  | *obtenue généralement à 50°C après 48h ou à 105°C après 24h
Recette 1
# Batch LABO
| diam. moule (pouce) |  | 2
| hauteur du moule (pouce) |  | 4
| nb. moules |  | 10
| % solide initial visé Cw% remblai |  | 73%
| Proportion massique de liant (%) |  | 5%
%massique | %m granulat p/r résidus secs (%) |  | 0%
%volumique | %vol. granulat p/r résidus secs (%) |  | 0%
%volumique | %vol. granulat p/r remblai (%) |  | 0%
| Eau/Liant initial ou W/C initial |  | 7.767123
| Facteur de sécurité (%) |  | 25%
| (T10) GU | 3.15 | 20%
| (T50) HS | 3.18
| (T30) HE | 3.15
| Slag (GGBFS) | 2.9 | 80%
| FA (types C, F) | 2.3
| Chaux | 2.6
| Gs résidus + granulat (gr/cc) |  | 3
| Gs-liant composé (gr/cc) |  | 2.946774
| Gs pâte (résidus+granulat+liant) |  | 2.997421875
| Volume contenant (cm³) |  | 205.9259
| Volume total pâte VT (cm³) |  | 2574.074
| Masse solide calc. Md (gr) |  | 3659.042
Sr (%) | Degré de saturation initial (%) |  | 100%
| Masse sèche résidus Ms-t (gr) |  | 3484.802
| Masse sèche granulat Ms-g (gr) |  | 0
| masse totale liant Mb (gr) |  | 174.2401
| masse totale eau Mw (gr) |  | 1353.344
| Masse eau résidus (gr) |  | 0
| masse remblai en pâte (gr) |  | 5012.386
| #Batch |  | Recette 1
| Masse de granulat sec (gr) |  | 0
| Masse résidus humides (gr) |  | 3484.802
| masse eau à ajouter (gr) |  | 1353.344
| Masse liants (gr) | (T10) GU | 34.84802
|  | (T50) HS | 0
|  | (T30) HE | 0
|  | Slag (GGBFS) | 139.3921
|  | FA (types C, F) | 0
|  | Chaux | 0
Ajout au cours du mélange | Masse/volume eau ajoutée (gr) |  | 0
| Masse de granulat ajouté (gr) |  | 0
| M résidus humides ajoutés (gr) |  | 0
| M résidus secs ajoutés corresp. (gr) |  | 0
| volume résidus corresp. (cm^3) |  | 0
| volume granulat corresp. (cm^3) |  | 0
| volume de liant corresp. (cm^3) |  | 0
| masse/volume eau corresp. (cm^3) |  | 0
| Masse liant à ajouter - ajuster (gr) |  | 0
| Masse liants (gr) | (T10) GU | 0
|  | (T50) HS | 0
|  | (T30) HE | 0
|  | Slag (GGBFS) | 0
|  | FA (types C, F) | 0
|  | Chaux | 0
slump mesuré (mm)
tare (gr)
m_humide pâte (gr)
m_sèche pâte (gr)
paramètres géotechniques | teneur eau mesurée w(%) |  | #DIV/0!
| % solide massique mesuré Cw(%) |  | #DIV/0!
| eau/liant final ou W/C final |  | 7.767123
| teneur eau mass. calculée (%) |  | 36.99%
| teneur eau vol. calculée, q |  | 0.5257597
| % solide massique pâte Cw (%) |  | 73%
| % solide volumique pâte Cv (%) |  | 47.42%
| %m granulat p/r résidus final(%) |  | 0%
| %vol. granulat p/r résidus final (%) |  | 0%
| %vol. granulat p/r remblai final(%) |  | 0%
| indice des vides final, e0 |  | 1.108635
| degré de saturation final Sr (%) |  | 100%
| porosité finale, n0 |  | 52.58%
| %liant massique final Bw |  | 5%
| %liant volumique final Bv |  | 5.09%
| ρh remblai final (t/m³) |  | 1.947258
| γh remblai final (kN/m³) |  | 19.1026
| ρd remblai final (t/m³) |  | 1.421498
| γd remblai final (kN/m³) |  | 13.9449
| ρs remblai final (t/m³) |  | 2.997421875
| γs remblai final (kN/m³) |  | 29.40471

## Synthese calculs
| # Projet |  | 0
| Opérateur |  | 0
Date
| Résidus |  | Westwood | Granulats | 0
| Laboratoire |  | 0
| #Batch |  | Recette 1
| Masse de granulat sec (gr) |  | 0
| Masse résidus humides (gr) |  | 3484.802
| masse eau à ajouter (gr) |  | 1353.344
| Masse liants (gr) | (T10) GU | 34.84802
|  | (T50) HS | 0
|  | (T30) HE | 0
|  | Slag (GGBFS) | 139.3921
|  | FA (types C, F) | 0
|  | Chaux | 0
| Masse/volume eau ajoutée (gr) |  | 0
| Masse de granulat ajouté (gr) |  | 0
| M résidus secs ajoutés corresp. (gr) |  | 0
| M résidus humides ajoutés (gr) |  | 0
ajustement | Masse liant à ajouter - ajuster (gr) |  | 0
| Masse liants (gr) | (T10) GU | 0
|  | (T50) HS | 0
|  | (T30) HE | 0
|  | Slag (GGBFS) | 0
|  | FA (types C, F) | 0
|  | Chaux | 0
slump mesuré (mm)
tare (gr)
m_humide pâte (gr)
m_sèche pâte (gr)
teneur eau mesurée w(%)
% solide massique mesuré Cw(%)