## calculs melanges (GU-GUS)
CALCUL DES INGRÉDIENTS POUR LES RECETTES DE MÉLANGE DE REMBLAIS EN PÂTE CIMENTÉS
|  | Recette #1 | Recette #2 | Recette #3 | Recette #4 | Recette #5 | Recette #6 | Recette #7 | Recette #8 | Recette #9 | Recette #10
| d moule (po) | 2 | 2 | 2
| h moule (po) | 4 | 4 | 4 | 0 | 0 | 0 | 0 | 0 | 0 | 0
| Nb de moules | 14 | 14 | 14
| %solides résidus Cwt (%) | 85.5 | 85.5 | 85.5
| teneur en eau résidus wt (-) | 0.1695906 | 0.1695906 | 0.1695906 | #DIV/0! | #DIV/0! | #DIV/0! | #DIV/0! | #DIV/0! | #DIV/0! | #DIV/0!
| %solides remblai Cwf (%) | 76% | 76% | 76%
| degré de saturation Sr (%) | 100% | 100% | 100%
| volume unitaire moule V0 (cm^3) | 205.9259 | 205.9259 | 205.9259 | 0 | 0 | 0 | 0 | 0 | 0 | 0
| volume total VT (cm^3) | 2882.963 | 2882.963 | 2882.963 | 0 | 0 | 0 | 0 | 0 | 0 | 0
| Gs-t, rau_st (g/cm^3) | 2.96 | 2.96 | 2.96
| taux de liant Bw (%) | 8% | 8% | 8%
| Gs-GU, rau_sGU (g/cm^3) | 3.15 | 3.15 | 3.15 | 3.15 | 3.15 | 3.15 | 3.15 | 3.15 | 3.15 | 3.15
| Gs-Slag, rau_sSlag (g/cm^3) | 2.9 | 2.9 | 2.9 | 2.9 | 2.9 | 2.9 | 2.9 | 2.9 | 2.9 | 2.9
| Type de Liant | 55GU/45Slag | 55GU/45Slag | 55GU/45Slag
| proportion GU xGU (%) | 10% | 28% | 37%
| Proportion SLAG ySlag (%) | 90% | 72% | 63% | 100% | 100% | 100% | 100% | 100% | 100% | 100%
| dosage GU = X_GU (-) | 0 | 0.2 | 0.3 | -0.1111111 | -0.1111111 | -0.1111111 | -0.1111111 | -0.1111111 | -0.1111111 | -0.1111111
| dosage GUS = Y_GUS (-) | 1 | 0.8 | 0.7 | 1.111111 | 1.111111 | 1.111111 | 1.111111 | 1.111111 | 1.111111 | 1.111111
| Gs-b, rau_s-b (g/cm^3) | 2.9232 | 2.965909 | 2.987735 | 2.9 | 2.9 | 2.9 | 2.9 | 2.9 | 2.9 | 2.9
| rau_sf (g/cm^3) | 2.957242 | 2.960437 | 2.962037 | 0 | 0 | 0 | 0 | 0 | 0 | 0
| rau_hf (g/cm^3) | 2.012088 | 2.013211 | 2.013773 | #DIV/0! | #DIV/0! | #DIV/0! | #DIV/0! | #DIV/0! | #DIV/0! | #DIV/0!
| facteur de perte k | 1 | 1 | 1
| masse totale remblai M_T (g) | 5800.775 | 5804.013 | 5805.634 | #DIV/0! | #DIV/0! | #DIV/0! | #DIV/0! | #DIV/0! | #DIV/0! | #DIV/0!
| masse totale eau Mw (g) | 1392.186 | 1392.963 | 1393.352 | #DIV/0! | #DIV/0! | #DIV/0! | #DIV/0! | #DIV/0! | #DIV/0! | #DIV/0!
| masse résidus secs Mt-sec (g) | 4082.027 | 4084.306 | 4085.446 | #DIV/0! | #DIV/0! | #DIV/0! | #DIV/0! | #DIV/0! | #DIV/0! | #DIV/0!
| masse résidus humides Mth (g) | 4774.3 | 4776.966 | 4778.3 | #DIV/0! | #DIV/0! | #DIV/0! | #DIV/0! | #DIV/0! | #DIV/0! | #DIV/0!
| masse liant Mb (g) | 326.5621 | 326.7444 | 326.8357 | #DIV/0! | #DIV/0! | #DIV/0! | #DIV/0! | #DIV/0! | #DIV/0! | #DIV/0!
| masse GU = mGU (g) | 0 | 65.34889 | 98.05071 | #DIV/0! | #DIV/0! | #DIV/0! | #DIV/0! | #DIV/0! | #DIV/0! | #DIV/0!
| masse GUS = mGUS (g) | 326.5621 | 261.3956 | 228.785 | #DIV/0! | #DIV/0! | #DIV/0! | #DIV/0! | #DIV/0! | #DIV/0! | #DIV/0!
| masse eau ajoutée Mw-aj | 699.9124 | 700.3032 | 700.4987 | #DIV/0! | #DIV/0! | #DIV/0! | #DIV/0! | #DIV/0! | #DIV/0! | #DIV/0!
| Récapitulatif | Recette #1 | Recette #2 | Recette #3 | Recette #4 | Recette #5 | Recette #6 | Recette #7 | Recette #8 | Recette #9 | Recette #10
| %solides RPC Cwf(%) | 76% | 76% | 76% | 0% | 0% | 0% | 0% | 0% | 0% | 0%
| Masse résidus humides Mth (g) | 4774.3 | 4776.966 | 4778.3 | #DIV/0! | #DIV/0! | #DIV/0! | #DIV/0! | #DIV/0! | #DIV/0! | #DIV/0!
| Masse ciment GU (g) | 0 | 65.34889 | 98.05071 | #DIV/0! | #DIV/0! | #DIV/0! | #DIV/0! | #DIV/0! | #DIV/0! | #DIV/0!
| Masse Slag (g) | 326.5621 | 261.3956 | 228.785 | #DIV/0! | #DIV/0! | #DIV/0! | #DIV/0! | #DIV/0! | #DIV/0! | #DIV/0!
| Masse eau à ajouter Mw-aj (g) | 699.9124 | 700.3032 | 700.4987 | #DIV/0! | #DIV/0! | #DIV/0! | #DIV/0! | #DIV/0! | #DIV/0! | #DIV/0!
| Total (g) | 5800.775 | 5804.013 | 5805.634 | #DIV/0! | #DIV/0! | #DIV/0! | #DIV/0! | #DIV/0! | #DIV/0! | #DIV/0!

## calculs melanges (general)
CALCUL DES INGRÉDIENTS POUR LES RECETTES DE MÉLANGE DE REMBLAIS EN PÂTE CIMENTÉS
|  | Recette #1 | Recette #2 | Recette #3
| Gs, rau_s (t/m^3)--Slag | 2.94 | 2.94 | 2.94
| Gs, rau_s (t/m^3)--GU, HE | 3.15 | 3.15 | 3.15
| Gs, rau_s (t/m^3)--FA-C | 2.62 | 2.62 | 2.62
| Gs, rau_s (t/m^3)--GUS | 2.959732 | 2.959732 | 2.959732
| Gst, rau_st (t/m^3)--résidus | 2.98 | 2.98 | 3.17
| Type de Liant | GU-Slag | GU-FAC | GU seul
| proportion GU [xGU (%)] | 30% | 50% | 100%
| Proportion SLAG [ySlag (%)] | 70% | 50% | 0%
| Proportion FA-C [yFAC (%)] | 70% | 50% | 0%
| dosage GU = X_GU (-) | 0.2222222 | 0.4444444 | 1
| dosage GUS = Y_GUS (-) | 0.7777778 | 0.5555556 | 0
| Gs-b, rau_s-b (t/m^3)_GU-Slag | 3 | 3.041379 | 3.15
| Gs-b, rau_s-b (t/m^3)_GU-GUS | 3 | 3.041379 | 3.15
| Gs-b, rau_s-b (t/m^3)_GU-FAC | 2.759278 | 2.860659 | 3.15
| %solides résidus Cwt (%) | 82.03% | 85.03% | 80%
| teneur en eau résidus wt (-) | 0.2190662 | 0.1760555 | 0.25
| masse résidus humides Mth (t) | 0.5 | 0.5 | 2880000
| %solides remblai Cwf (%) | 76% | 76% | 78%
| degré de saturation Sr (%) | 100% | 100% | 100%
| taux de liant Bw (%) | 5% | 7% | 6%
| rau_sf (g/cm^3)_GU-Slag | 2.980946 | 2.98394 | 3.168861
| rau_sf (g/cm^3)_GU-GUS | 2.980946 | 2.98394 | 3.168861
| rau_sf (g/cm^3)_GU-FAC | 2.968692 | 2.971889 | 3.168861
| rau_hf (g/cm^3)_GU-Slag | 2.020396 | 2.02144 | 2.145254
| rau_hf (g/cm^3)_GU-GUS | 2.020396 | 2.02144 | 2.145254
| rau_hf (g/cm^3)_GU-FAC | 2.016109 | 2.017229 | 2.145254
| facteur de perte k | 1 | 1 | 1
| masse totale remblai M_T (t) | 0.5666546 | 0.5985664 | 3131076.9
| masse totale eau Mw (t) | 0.1359971 | 0.1436559 | 688836.9
| masse résidus secs Mt-sec (t) | 0.41015 | 0.42515 | 2304000
| masse liant Mb (t) | 0.0205075 | 0.0297605 | 138240
| Type de Liant | GU-Slag | GU-FAC | GU seul
| masse GU = mGU (t) | 0.00615225 | 0.01488025 | 138240
| masse SLAG = mSlag (t) | 0.01435525 | 0.01488025 | 0
| Type de Liant | GU-GUS | GU-GUS | GU-GUS
| masse GU = mGU (t) | 0.004557222 | 0.01322689 | 138240
| masse GUS = mGUS (t) | 0.01595028 | 0.01653361 | 0
| Type de Liant | GU-FAC | GU-FAC | GU-FAC
| masse GU = mGU (t) | 0.00615225 | 0.01488025 | 138240
| masse FA-C = mFAC (t) | 0.01435525 | 0.01488025 | 0
| masse eau ajoutée Mw-aj | 0.04614711 | 0.06880595 | 112836.9
| Récapitulatif | Recette #1 (en kg) | Recette #2 (en kg) | Recette #3 (en tonne)
| %solides RPC Cwf(%) | 76% | 76% | 78%
| Masse résidus humides Mth | 500 | 500 | 2880000
| Masse résidus secs Mt | 410.15 | 425.15 | 2304000
| Masse totale de Liant Mb | 20.5075 | 29.7605 | 138240
| Masse ciment GU-Slag/FAC | 6.15225 | 14.88025 | 138240
| Masse ciment GU-GUS | 4.557222 | 13.22689 | 138240
| Masse Slag_GU-Slag | 14.35525 | 14.88025 | 0
| Masse GUS | 15.95028 | 16.53361 | 0
| Masse FAC | 14.35525 | 14.88025 | 0
| Masse eau à ajouter Mw-aj | 46.14711 | 68.80595 | 112836.9
| Paramètres géotechniques | Recette #1 (en kg) | Recette #2 (en kg) | Recette #3 (en tonne)
| % Solides massique RPC, Cw (%) | 76% | 76% | 78%
| Teneur eau massique, w (%) | 31.58% | 31.58% | 28.21%
| Masse résidus secs Mt | 410.15 | 425.15 | 2304000
| Masse ciment GU-Slag/FAC | 6.15225 | 14.88025 | 138240
| Masse Slag_GU-Slag | 14.35525 | 14.88025 | 0
| Masse FAC | 14.35525 | 14.88025 | 0
| masse totale d'eau Mw | 135.9971 | 143.6559 | 688836.9
| Masse eau à ajouter Mw-aj | 46.14711 | 68.80595 | 112836.9
| Eau/Liant final, W/C | 6.631579 | 4.827068 | 4.982906
| %liant volumique_GU-Slag/GU-GUS, Bv | 4.967% | 6.859% | 6.038%
| %liant volumique_GU-FAC, Bv | 5.4% | 7.292% | 6.038%
| r_sf (t/m^3)_GU-Slag/GU-GUS | 2.980946 | 2.98394 | 3.168861
| r_sf (t/m^3)_GU-FAC | 2.968692 | 2.971889 | 3.168861
| r_hf (t/m^3)_GU-Slag/GU-GUS | 2.020396 | 2.02144 | 2.145254
| r_hf (t/m^3)_GU-FAC | 2.016109 | 2.017229 | 2.145254
| r_df (t/m^3)_GU-Slag/GU-GUS | 1.535501 | 1.536294 | 1.673298
| r_df (t/m^3)_GU-FAC | 1.532243 | 1.533094 | 1.673298
| %Solides volumique pâte_GU-Slag/GU-GUS Cv (%) | 51.51% | 51.49% | 52.8%
| %Solides volumique pâte_GU-FAC, Cv (%) | 51.61% | 51.59% | 52.8%
| Volume total_GU-Slag/GU-GUS, VT (m^3) | 0.2804672 | 0.2961089 | 1459536.5
| Volume total_GU-FAC, VT (m^3) | 0.2810635 | 0.2967271 | 1459536.5
| Volume des vides_GU-Slag/GU-GUS, Vv (m^3) | 0.1359971 | 0.1436559 | 688836.9
| Volume des vides_GU-FAC, Vv (m^3) | 0.1359971 | 0.1436559 | 688836.9
| Teneur eau vol._GU-Slag/GU-GUS, q | 0.4848949 | 0.4851456 | 0.4719559
| teneur eau vol._GU-FAC, q | 0.4838661 | 0.4841349 | 0.4719559
| indice des vides final_GU-Slag/GU-GUS, e0 | 0.9413515 | 0.9422967 | 0.8937813
| indice des vides final_GU-FAC, e0 | 0.9374816 | 0.9384913 | 0.8937813
| porosité finale_GU-Slag/GU-GUS, n0 | 0.4848949 | 0.4851456 | 0.4719559
| porosité finale_GU-FAC, n0 | 0.4838661 | 0.4841349 | 0.4719559
| gh remblai_GU-Slag/GU-GUS (kN/m³) | 19.82008 | 19.83033 | 21.04494
| gh remblai_GU-FAC (kN/m³) | 19.77803 | 19.78901 | 21.04494
| gd remblai_GU-Slag/GU-GU (kN/m³) | 15.06326 | 15.07105 | 16.41506
| gd remblai_GU-FAC (kN/m³) | 15.0313 | 15.03965 | 16.41506
| %liant volumique_GU-Slag/GU-GUS (Gs=3.98), Bv | 6.633% | 9.16% | 7.581%
| %liant volumique_GU-FAC (Gs=3.98), Bv | 7.212% | 9.739% | 7.581%
| coût ciment GU_liant_GU-Slag/GU-GUS ($) | 1.19968875 | 2.90164875 | 26956800
| coût ciment GU liant_GU-FAC ($) | 1.19968875 | 2.90164875 | 26956800
coût ciment GUS_liant_GU-GUS ($)
| coût Slag liant_GU-Slag ($) | 3.0146025 | 3.1248525 | 0
coût Slag liant_GU-GUS ($)
| coût FA-C liant_GU-FAC ($) | 2.29684 | 2.38084 | 0
|  | 4.21429125 | 5.28248875 | 26956800

## calculs melanges (general) (2)
CALCUL DES INGRÉDIENTS POUR LES RECETTES DE MÉLANGE DE REMBLAIS EN PÂTE CIMENTÉS
|  | Recette #1 | Recette #2 | Recette #3
| Gs, rau_s (t/m^3)--Slag | 2.94 | 2.94 | 2.94
| Gs, rau_s (t/m^3)--GU, HE | 3.15 | 3.15 | 3.15
| Gs, rau_s (t/m^3)--FA-C | 2.62 | 2.62 | 2.62
| Gs, rau_s (t/m^3)--GUS | 2.959732 | 2.959732 | 2.959732
| Gst, rau_st (t/m^3)--résidus | 2.98 | 2.98 | 3.17
| Type de Liant | GU-Slag | GU-FAC | GU seul
| proportion GU [xGU (%)] | 30% | 50% | 100%
| Proportion SLAG [ySlag (%)] | 70% | 50% | 0%
| Proportion FA-C [yFAC (%)] | 70% | 50% | 0%
| dosage GU = X_GU (-) | 0.2222222 | 0.4444444 | 1
| dosage GUS = Y_GUS (-) | 0.7777778 | 0.5555556 | 0
| Gs-b, rau_s-b (t/m^3)_GU-Slag | 3 | 3.041379 | 3.15
| Gs-b, rau_s-b (t/m^3)_GU-GUS | 3 | 3.041379 | 3.15
| Gs-b, rau_s-b (t/m^3)_GU-FAC | 2.759278 | 2.860659 | 3.15
| %solides résidus Cwt (%) | 82.03% | 85.03% | 80%
| teneur en eau résidus wt (-) | 0.2190662 | 0.1760555 | 0.25
| masse résidus humides Mth (t) | 0.5 | 0.5 | 2880000
| %solides remblai Cwf (%) | 76% | 76% | 78%
| degré de saturation Sr (%) | 100% | 100% | 100%
| taux de liant Bw (%) | 5% | 7% | 6%
| rau_sf (g/cm^3)_GU-Slag | 2.980946 | 2.98394 | 3.168861
| rau_sf (g/cm^3)_GU-GUS | 2.980946 | 2.98394 | 3.168861
| rau_sf (g/cm^3)_GU-FAC | 2.968692 | 2.971889 | 3.168861
| rau_hf (g/cm^3)_GU-Slag | 2.020396 | 2.02144 | 2.145254
| rau_hf (g/cm^3)_GU-GUS | 2.020396 | 2.02144 | 2.145254
| rau_hf (g/cm^3)_GU-FAC | 2.016109 | 2.017229 | 2.145254
| facteur de perte k | 1 | 1 | 1
| masse totale remblai M_T (t) | 0.5666546 | 0.5985664 | 3131076.9
| masse totale eau Mw (t) | 0.1359971 | 0.1436559 | 688836.9
| masse résidus secs Mt-sec (t) | 0.41015 | 0.42515 | 2304000
| masse liant Mb (t) | 0.0205075 | 0.0297605 | 138240
| Type de Liant | GU-Slag | GU-FAC | GU seul
| masse GU = mGU (t) | 0.00615225 | 0.01488025 | 138240
| masse SLAG = mSlag (t) | 0.01435525 | 0.01488025 | 0
| Type de Liant | GU-GUS | GU-GUS | GU-GUS
| masse GU = mGU (t) | 0.004557222 | 0.01322689 | 138240
| masse GUS = mGUS (t) | 0.01595028 | 0.01653361 | 0
| Type de Liant | GU-FAC | GU-FAC | GU-FAC
| masse GU = mGU (t) | 0.00615225 | 0.01488025 | 138240
| masse FA-C = mFAC (t) | 0.01435525 | 0.01488025 | 0
| masse eau ajoutée Mw-aj | 0.04614711 | 0.06880595 | 112836.9
| Récapitulatif | Recette #1 (en kg) | Recette #2 (en kg) | Recette #3 (en tonne)
| %solides RPC Cwf(%) | 76% | 76% | 78%
| Masse résidus humides Mth | 500 | 500 | 2880000
| Masse résidus secs Mt | 410.15 | 425.15 | 2304000
| Masse totale de Liant Mb | 20.5075 | 29.7605 | 138240
| Masse ciment GU-Slag/FAC | 6.15225 | 14.88025 | 138240
| Masse ciment GU-GUS | 4.557222 | 13.22689 | 138240
| Masse Slag_GU-Slag | 14.35525 | 14.88025 | 0
| Masse GUS | 15.95028 | 16.53361 | 0
| Masse FAC | 14.35525 | 14.88025 | 0
| Masse eau à ajouter Mw-aj | 46.14711 | 68.80595 | 112836.9
| Paramètres géotechniques | Recette #1 (en kg) | Recette #2 (en kg) | Recette #3 (en tonne)
| % Solides massique RPC, Cw (%) | 76% | 76% | 78%
| Teneur eau massique, w (%) | 31.58% | 31.58% | 28.21%
| Masse résidus secs Mt | 410.15 | 425.15 | 2304000
| Masse ciment GU-Slag/FAC | 6.15225 | 14.88025 | 138240
| Masse Slag_GU-Slag | 14.35525 | 14.88025 | 0
| Masse FAC | 14.35525 | 14.88025 | 0
| masse totale d'eau Mw | 135.9971 | 143.6559 | 688836.9
| Masse eau à ajouter Mw-aj | 46.14711 | 68.80595 | 112836.9
| Eau/Liant final, W/C | 6.631579 | 4.827068 | 4.982906
| %liant volumique_GU-Slag/GU-GUS, Bv | 4.967% | 6.859% | 6.038%
| %liant volumique_GU-FAC, Bv | 5.4% | 7.292% | 6.038%
| r_sf (t/m^3)_GU-Slag/GU-GUS | 2.980946 | 2.98394 | 3.168861
| r_sf (t/m^3)_GU-FAC | 2.968692 | 2.971889 | 3.168861
| r_hf (t/m^3)_GU-Slag/GU-GUS | 2.020396 | 2.02144 | 2.145254
| r_hf (t/m^3)_GU-FAC | 2.016109 | 2.017229 | 2.145254
| r_df (t/m^3)_GU-Slag/GU-GUS | 1.535501 | 1.536294 | 1.673298
| r_df (t/m^3)_GU-FAC | 1.532243 | 1.533094 | 1.673298
| %Solides volumique pâte_GU-Slag/GU-GUS Cv (%) | 51.51% | 51.49% | 52.8%
| %Solides volumique pâte_GU-FAC, Cv (%) | 51.61% | 51.59% | 52.8%
| Volume total_GU-Slag/GU-GUS, VT (m^3) | 0.2804672 | 0.2961089 | 1459536.5
| Volume total_GU-FAC, VT (m^3) | 0.2810635 | 0.2967271 | 1459536.5
| Volume des vides_GU-Slag/GU-GUS, Vv (m^3) | 0.1359971 | 0.1436559 | 688836.9
| Volume des vides_GU-FAC, Vv (m^3) | 0.1359971 | 0.1436559 | 688836.9
| Teneur eau vol._GU-Slag/GU-GUS, q | 0.4848949 | 0.4851456 | 0.4719559
| teneur eau vol._GU-FAC, q | 0.4838661 | 0.4841349 | 0.4719559
| indice des vides final_GU-Slag/GU-GUS, e0 | 0.9413515 | 0.9422967 | 0.8937813
| indice des vides final_GU-FAC, e0 | 0.9374816 | 0.9384913 | 0.8937813
| porosité finale_GU-Slag/GU-GUS, n0 | 0.4848949 | 0.4851456 | 0.4719559
| porosité finale_GU-FAC, n0 | 0.4838661 | 0.4841349 | 0.4719559
| gh remblai_GU-Slag/GU-GUS (kN/m³) | 19.82008 | 19.83033 | 21.04494
| gh remblai_GU-FAC (kN/m³) | 19.77803 | 19.78901 | 21.04494
| gd remblai_GU-Slag/GU-GU (kN/m³) | 15.06326 | 15.07105 | 16.41506
| gd remblai_GU-FAC (kN/m³) | 15.0313 | 15.03965 | 16.41506
| %liant volumique_GU-Slag/GU-GUS (Gs=3.98), Bv | 6.633% | 9.16% | 7.581%
| %liant volumique_GU-FAC (Gs=3.98), Bv | 7.212% | 9.739% | 7.581%
| coût ciment GU_liant_GU-Slag/GU-GUS ($) | 1.19968875 | 2.90164875 | 26956800
| coût ciment GU liant_GU-FAC ($) | 1.19968875 | 2.90164875 | 26956800
coût ciment GUS_liant_GU-GUS ($)
| coût Slag liant_GU-Slag ($) | 3.0146025 | 3.1248525 | 0
coût Slag liant_GU-GUS ($)
| coût FA-C liant_GU-FAC ($) | 2.29684 | 2.38084 | 0
|  | 4.21429125 | 5.28248875 | 26956800